## Schnittdatenberechnung
Drehen | HSS |  |  | Fräsen | HSS |  |  | Bohren |  | Bohrerdurchmesser
Werkstoffsorte | Vc (m/min) | f (mm) | ap (mm) | Werkstoff | Vc m/min | fz (mm) | ap (mm) |  | HSS | 2-3 mm | 3-6 mm | 6-12 mm | 12-25 mm | 25 - 50 mm
Stahl, niedrige Festigkeit | 60 | 0,1 - 0,4 | 0,1 - 4 | Stahl, niedrige Festigkeit | 75 | 0,05 - 0,15 | … | Werkstoff | Vc m/min | f (mm/Umdrehung)
Stahl, hohe Festigkeit | 45 | 0,1 - 0,4 | 0,1 - 4 | Stahl, hohe Festigkeit | 45 |  | … | Stahl, niedrige Festigkeit | 40 | 0.05 | 0.1 | 0.17 | 0.25 | 0.3
Nichtrostender Stahl | 45 | 0,1 - 0,4 | 0,1 - 4 | Nichtrostender Stahl | 25 |  | … | Stahl, hohe Festigkeit | 20 | 0,03 - 0,04 | 0.07 | 0.09 | 0.15 | 0.18
Guss | 30 | 0,1 - 0,5 | 0,1 - 4 | Guss | 30 |  | … | Nichtrostender Stahl | 12 | 0.03 | 0.06 | 0.08 | 0.12 | 0.18
Alu-Legierung | 140 | 0,1 - 0,6 | 0,1 - 4 | Alu-Legierung | 100 |  | … | Guss | 20 | 0.1 | 0,18 - 0,2 | 0.28 | 0,3 - 0,4 | 0,5 - 0,7
Kupfer Legierung | 110 | 0,1 - 0,5 | 0,1 - 4 | Kupfer Legierung | 70 |  | … | Alu-Legierung | 45 | 0.1 | 0.2 | 0.3 | 0,3 - 0,4 | 0,5 - 0,7
| HM |  |  |  | HM |  |  | Kupfer Legierung | 60 | 0.1 | 0.15 | 0.3 | 0,3 - 0,4 | 0,5 - 0,7
| Vc m/min |  |  |  | Vc m/min |  |  |  | HM
Stahl, niedrige Festigkeit | 280 | 0,1 - 0,5 | 0,2 - 5 | Stahl, niedrige Festigkeit | 300 | 0,05 - 0,15 | … |  | Vc m/min
Stahl, hohe Festigkeit | 150 | 0,1 - 0,5 | 0,2 - 5 | Stahl, hohe Festigkeit | 220 |  | … | Stahl, niedrige Festigkeit | 90 | 0.05 | 0.1 | 0.15 | 0.25 | 0.4
Nichtrostender Stahl | 140 | 0,1 - 0,5 | 0,2 - 5 | Nichtrostender Stahl | 220 |  | … | Stahl, hohe Festigkeit | 80 | 0.1 | 0.15 | 0.2 | 0.3
Guss | 200 | 0,1 - 0,5 | 0,2 - 5 | Guss | 220 |  | … | Nichtrostender Stahl | 40 | 0.08 | 0.13 | 0.2 | 0.3
Alu-Legierung | 600 | 0,1 - 0,5 | 0,2 - 5 | Alu-Legierung | 600 |  | … | Guss | 100 | 0.1 | 0.15 | 0.3 | 0.45 | 0.6
Kupfer Legierung | 220 | 0,1 - 0,5 | 0,2 - 5 | Kupfer Legierung | 300 |  | … | Alu-Legierung | 180 | 0.15 | 0.25 | 0.4 | 0.6 | 0.7
[8 empty] | Kupfer Legierung | 200 | 0.1 | 0.15 | 0.3 | 0.4 | 0.6
Drehzahlberechnung n |  |  |  | Schnittgeschwindigkeitberechnung Vc |  |  |  | Vorschubgeschwindigkeit Vf
[8 empty] | Drehzahl n | 100 | Umdrehungen/Minute
Schnittgeschwindigkeit Vc | 15.7 | m/min |  | Drehzahl n | 100 | Umdrehungen/Minute |  | Anzahl Fräserschneiden z | 6
Durchmesser Ø | 50 | mm |  | Durchmesser Ø | 50 | mm |  | Vorschub pro Schneide | 0.05 | mm
| Ergebnis: | 100 |  |  | Ergebnis | 15.7 | m/min |  | Ergebnis | 30 | mm/Minute
-- Hilfe --
Vc= Schnittgeschwindigkeit
f = Vorschub
ap= Schnitttiefe
fz = Vorschub pro Zahn
Bei allen Werten handelt es sich um Mittelwerte aus Schruppen und Schlichten.
Die Aktuelle Version finden sie hier
>FachwissenMetall.com<
Fügen sie ihre Werte in die blauen Kästchen ein.

## Stahlsorten
Werkstoffe | Informationen über diesen Werkstoff
Stahl, niedriege Festigkeit
S235JR | http://www.fachwissenmetall.com/werkstoffkunde/din-en-10025-baustähle-unlegiert/s235jr-baustahl-unlegiert/
S235J0 | http://www.fachwissenmetall.com/werkstoffkunde/din-en-10025-baustähle-unlegiert/s235j0-baustahl-unlegiert/
S235J2 | http://www.fachwissenmetall.com/werkstoffkunde/din-en-10025-baustähle-unlegiert/s235j2-baustahl-unlegiert/
S275JR | http://www.fachwissenmetall.com/werkstoffkunde/din-en-10025-baustähle-unlegiert/s275jr-baustahl-unlegiert/
S275J0 | http://www.fachwissenmetall.com/werkstoffkunde/din-en-10025-baustähle-unlegiert/s275j0-baustahl-unlegiert/
S275J2 | http://www.fachwissenmetall.com/werkstoffkunde/din-en-10025-baustähle-unlegiert/s275j2-baustahl-unlegiert/
S355JR | http://www.fachwissenmetall.com/werkstoffkunde/din-en-10025-baustähle-unlegiert/s355jr-baustahl-unlegiert/
S355J0 | http://www.fachwissenmetall.com/werkstoffkunde/din-en-10025-baustähle-unlegiert/s355j0-baustahl-unlegiert/
S355J2 | http://www.fachwissenmetall.com/werkstoffkunde/din-en-10025-baustähle-unlegiert/s355j2-baustahl-unlegiert/
S355K2 | http://www.fachwissenmetall.com/werkstoffkunde/din-en-10025-baustähle-unlegiert/s355k2-baustahl-unlegiert/
Stahl, hohe Festigkeit
42CrMo4 | Informationen Folgen...
41Cr4 | Informationen Folgen...
C60E | Informationen Folgen...
C45U | Informationen Folgen...
C70U | Informationen Folgen...
C80U | Informationen Folgen...
C105U | Informationen Folgen...
Nichtrostender Stahl
X2CrMoTi18-2 | Informationen Folgen...
X20Cr13 | Informationen Folgen...
X30Cr13 | Informationen Folgen...
X39CrMo17-1 | Informationen Folgen...
X3CrNiMo13-4 | Informationen Folgen...
Alu-Legierung
AlMgSi | Informationen Folgen...
AlCuMg | Informationen Folgen...
AlZnMgCu | Informationen Folgen...
Al Mg3 | Informationen Folgen...
Al Cu4PbMgMn | Informationen Folgen...
Al Cu4PbMg | Informationen Folgen...
Al MgSiPb | Informationen Folgen...